## Exemple
Temps (s) | Force (N) | Allongement (mm) | Déformation depuis la précharge (mm) | Temps (s) | Force (N) | Allongement (mm) | Déformation depuis la précharge (mm) | Temps (s) | Force (N) | Allongement (mm) | Déformation depuis la précharge (mm) | Temps (s) | Force (N) | Allongement (mm) | Déformation depuis la précharge (mm) | Temps (s) | Force (N) | Allongement (mm) | Déformation depuis la précharge (mm)
0 |  | 70.917 | -0.55206 | 0 |  |  |  | 0 |  |  |  | 0 |  |  |  | 0 |  | 71.164 | -0.3362
0.6212 | -0.34292 | 70.919 | -0.55009 | 0.5991 | -0.34275 | 71.046 | -0.50965 | 0.6362 | -0.34287 | 70.954 | -0.57734 | 0.6718 | -0.30696 | 70.852 | -0.59653 | 0.4312 | -0.34269 | 71.164 | -0.33611
1.242 | -0.34252 | 70.926 | -0.54271 | 1.198 | -0.34218 | 71.053 | -0.50304 | 1.272 | -0.34242 | 70.962 | -0.56911 | 1.344 | -0.30875 | 70.86 | -0.58816 | 0.8623 | -0.34206 | 71.168 | -0.33201
1.864 | -0.34212 | 70.934 | -0.5352 | 1.797 | -0.34161 | 71.061 | -0.49441 | 1.909 | -0.34197 | 70.969 | -0.56238 | 2.016 | -0.31054 | 70.869 | -0.57969 | 1.294 | -0.34143 | 71.173 | -0.32674
2.485 | -0.34172 | 70.941 | -0.52753 | 2.396 | -0.34103 | 71.069 | -0.4868 | 2.545 | -0.34151 | 70.978 | -0.55306 | 2.687 | -0.31232 | 70.877 | -0.57134 | 1.725 | -0.3408 | 71.179 | -0.32134
3.106 | -0.34132 | 70.949 | -0.51989 | 2.995 | -0.34046 | 71.076 | -0.47963 | 3.181 | -0.34106 | 70.986 | -0.54537 | 3.359 | -0.31411 | 70.885 | -0.56314 | 2.156 | -0.34017 | 71.184 | -0.31591
3.727 | -0.34092 | 70.957 | -0.51201 | 3.595 | -0.33989 | 71.083 | -0.47222 | 3.817 | -0.34061 | 70.994 | -0.53774 | 4.031 | -0.3159 | 70.893 | -0.55547 | 2.587 | -0.33954 | 71.189 | -0.31112
4.348 | -0.34052 | 70.965 | -0.50413 | 4.194 | -0.33931 | 71.091 | -0.46496 | 4.453 | -0.34016 | 71.001 | -0.53012 | 4.703 | -0.31769 | 70.902 | -0.54671 | 3.018 | -0.33891 | 71.194 | -0.30559
4.97 | -0.34012 | 70.972 | -0.49687 | 4.793 | -0.33874 | 71.098 | -0.4577 | 5.089 | -0.3397 | 71.009 | -0.52213 | 5.375 | -0.31947 | 70.91 | -0.53796 | 3.449 | -0.33828 | 71.2 | -0.30031
5.591 | -0.33972 | 70.98 | -0.48863 | 5.392 | -0.33817 | 71.106 | -0.45003 | 5.726 | -0.33925 | 71.017 | -0.51414 | 6.047 | -0.32126 | 70.918 | -0.52995 | 3.881 | -0.33765 | 71.205 | -0.29503
6.212 | -0.33932 | 70.988 | -0.48047 | 5.991 | -0.3376 | 71.114 | -0.44199 | 6.362 | -0.3388 | 71.026 | -0.50583 | 6.718 | -0.32305 | 70.928 | -0.5203 | 4.312 | -0.33702 | 71.21 | -0.28966
6.833 | -0.33892 | 70.995 | -0.47336 | 6.59 | -0.33702 | 71.122 | -0.43394 | 6.998 | -0.33835 | 71.034 | -0.49748 | 7.39 | -0.32483 | 70.936 | -0.51217 | 4.743 | -0.33639 | 71.216 | -0.28422
7.454 | -0.33852 | 71.003 | -0.46535 | 7.189 | -0.33645 | 71.129 | -0.42695 | 7.634 | -0.33789 | 71.042 | -0.4897 | 8.062 | -0.32662 | 70.944 | -0.50437 | 5.174 | -0.33576 | 71.221 | -0.27889
8.076 | -0.33812 | 71.011 | -0.45747 | 7.788 | -0.33588 | 71.135 | -0.4205 | 8.27 | -0.33744 | 71.049 | -0.4821 | 8.734 | -0.32841 | 70.952 | -0.49616 | 5.605 | -0.33512 | 71.227 | -0.27351
8.697 | -0.33772 | 71.019 | -0.44985 | 8.387 | -0.3353 | 71.144 | -0.4121 | 8.907 | -0.33699 | 71.058 | -0.47358 | 9.406 | -0.3302 | 70.961 | -0.48768 | 6.036 | -0.33449 | 71.232 | -0.26812
9.318 | -0.33732 | 71.026 | -0.44301 | 8.986 | -0.33473 | 71.151 | -0.40496 | 9.543 | -0.33654 | 71.066 | -0.46589 | 10.08 | -0.33198 | 70.969 | -0.4791 | 6.468 | -0.33386 | 71.237 | -0.26272 | h | l | L | Epsilon | E (GPa) |  | σrupt (MPa)
9.939 | -0.33692 | 71.035 | -0.43413 | 9.586 | -0.33416 | 71.159 | -0.39702 | 10.18 | -0.33608 | 71.073 | -0.4582 | 10.75 | -0.33377 | 70.978 | -0.47021 | 6.899 | -0.33323 | 71.243 | -0.2571 | 2.26 | 2.05 | 20.55 | 140.2 | 12.85418 |  | 85.07759
10.56 | -0.33652 | 71.042 | -0.42659 | 10.18 | -0.33359 | 71.166 | -0.38985 | 10.82 | -0.33563 | 71.082 | -0.44982 | 11.42 | -0.33556 | 70.986 | -0.46278 | 7.33 | -0.3326 | 71.249 | -0.25101 | 2.22 | 2.03 | 20.55 | 127.3 | 12.43509 |  | 86.23598
11.18 | -0.33612 | 71.05 | -0.41883 | 10.78 | -0.33301 | 71.173 | -0.38243 | 11.45 | -0.33518 | 71.09 | -0.44189 | 12.09 | -0.33735 | 70.995 | -0.45314 | 7.761 | -0.33197 | 71.254 | -0.24576 | 2.22 | 2.03 | 20.55 | 136.3 | 13.31424 |  | 82.7174
11.8 | -0.33572 | 71.059 | -0.41025 | 11.38 | -0.33244 | 71.181 | -0.375 | 12.09 | -0.33473 | 71.097 | -0.43427 | 12.76 | -0.33913 | 71.004 | -0.44454 | 8.192 | -0.33134 | 71.26 | -0.24051 | 2.29 | 1.98 | 20.55 | 136.8 | 12.48217 |  | 89.95768
12.42 | -0.33532 | 71.067 | -0.40234 | 11.98 | -0.33187 | 71.189 | -0.36679 | 12.72 | -0.33427 | 71.105 | -0.42674 | 13.44 | -0.34092 | 71.012 | -0.43653 | 8.623 | -0.33071 | 71.265 | -0.23546 | 2.33 | 2.05 | 20.55 | 124.2 | 10.39143 |  | 64.83937
13.05 | -0.33492 | 71.074 | -0.3948 | 12.58 | -0.33129 | 71.197 | -0.35914 | 13.36 | -0.33382 | 71.113 | -0.41825 | 14.11 | -0.34271 | 71.02 | -0.42852 | 9.055 | -0.33008 | 71.27 | -0.22993 |  |  |  |  | 12.29542 | 1.121355 | 81.7656 | 9.816653
13.67 | -0.33452 | 71.081 | -0.38806 | 13.18 | -0.33072 | 71.204 | -0.35185 | 14 | -0.33337 | 71.122 | -0.4099 | 14.78 | -0.34426 | 71.028 | -0.4199 | 9.486 | -0.32945 | 71.276 | -0.22408
14.29 | -0.33412 | 71.089 | -0.37997 | 13.78 | -0.33015 | 71.211 | -0.34455 | 14.63 | -0.33292 | 71.129 | -0.40251 | 15.45 | -0.34472 | 71.037 | -0.41162 | 9.917 | -0.32882 | 71.281 | -0.21887
14.91 | -0.33372 | 71.096 | -0.37243 | 14.38 | -0.32958 | 71.219 | -0.33698 | 15.27 | -0.33246 | 71.137 | -0.39444 | 16.12 | -0.34518 | 71.045 | -0.40334 | 10.35 | -0.32819 | 71.286 | -0.21369
15.53 | -0.33332 | 71.104 | -0.3646 | 14.98 | -0.329 | 71.227 | -0.32889 | 15.9 | -0.33201 | 71.145 | -0.3861 | 16.8 | -0.34563 | 71.053 | -0.39516 | 10.78 | -0.32756 | 71.291 | -0.20863
16.15 | -0.33292 | 71.112 | -0.35642 | 15.58 | -0.32843 | 71.234 | -0.32171 | 16.54 | -0.33156 | 71.153 | -0.37862 | 17.47 | -0.34609 | 71.062 | -0.38664 | 11.21 | -0.32692 | 71.297 | -0.20294
16.77 | -0.33252 | 71.121 | -0.34824 | 16.18 | -0.32786 | 71.24 | -0.31528 | 17.18 | -0.33111 | 71.161 | -0.37049 | 18.14 | -0.34655 | 71.07 | -0.37811 | 11.64 | -0.32629 | 71.302 | -0.19765
17.39 | -0.33212 | 71.128 | -0.34087 | 16.77 | -0.32728 | 71.248 | -0.30718 | 17.81 | -0.33065 | 71.169 | -0.36254 | 18.81 | -0.34701 | 71.079 | -0.36985 | 12.07 | -0.32566 | 71.307 | -0.19285
18.01 | -0.33172 | 71.135 | -0.33374 | 17.37 | -0.32671 | 71.257 | -0.29909 | 18.45 | -0.3302 | 71.178 | -0.35346 | 19.48 | -0.34747 | 71.087 | -0.36124 | 12.5 | -0.32503 | 71.313 | -0.18671
18.64 | -0.33132 | 71.144 | -0.32491 | 17.97 | -0.32614 | 71.263 | -0.29235 | 19.09 | -0.32975 | 71.185 | -0.34639 | 20.16 | -0.34792 | 71.095 | -0.35299 | 12.94 | -0.3244 | 71.319 | -0.18122
19.26 | -0.33092 | 71.151 | -0.3176 | 18.57 | -0.32557 | 71.271 | -0.28449 | 19.72 | -0.3293 | 71.193 | -0.33835 | 20.83 | -0.34838 | 71.105 | -0.34386 | 13.37 | -0.32377 | 71.324 | -0.17555
19.88 | -0.33052 | 71.159 | -0.31031 | 19.17 | -0.32499 | 71.279 | -0.27644 | 20.36 | -0.32884 | 71.201 | -0.33044 | 21.5 | -0.34884 | 71.113 | -0.33564 | 13.8 | -0.32314 | 71.33 | -0.17035
20.5 | -0.33012 | 71.167 | -0.30227 | 19.77 | -0.32442 | 71.287 | -0.26887 | 20.99 | -0.32839 | 71.209 | -0.32254 | 22.17 | -0.3493 | 71.121 | -0.32701 | 14.23 | -0.32251 | 71.335 | -0.16545
21.12 | -0.32972 | 71.175 | -0.29388 | 20.37 | -0.32385 | 71.294 | -0.2618 | 21.63 | -0.32794 | 71.218 | -0.31378 | 22.84 | -0.34976 | 71.129 | -0.31903 | 14.66 | -0.32188 | 71.34 | -0.15992
21.74 | -0.32932 | 71.182 | -0.28647 | 20.97 | -0.32327 | 71.301 | -0.25465 | 22.27 | -0.32749 | 71.226 | -0.3059 | 23.51 | -0.35021 | 71.139 | -0.30987 | 15.09 | -0.32125 | 71.346 | -0.15413
22.36 | -0.32892 | 71.19 | -0.27879 | 21.57 | -0.3227 | 71.308 | -0.24734 | 22.9 | -0.32703 | 71.233 | -0.29816 | 24.19 | -0.35067 | 71.146 | -0.30205 | 15.52 | -0.32062 | 71.351 | -0.14864
22.98 | -0.32852 | 71.198 | -0.27101 | 22.17 | -0.32213 | 71.316 | -0.24002 | 23.54 | -0.32658 | 71.241 | -0.29063 | 24.86 | -0.35113 | 71.155 | -0.29364 | 15.95 | -0.31999 | 71.356 | -0.14353
23.61 | -0.32812 | 71.206 | -0.26326 | 22.77 | -0.32156 | 71.323 | -0.23246 | 24.18 | -0.32613 | 71.249 | -0.28264 | 25.53 | -0.35159 | 71.164 | -0.28486 | 16.38 | -0.31936 | 71.361 | -0.13859
24.23 | -0.32772 | 71.213 | -0.25548 | 23.36 | -0.32098 | 71.331 | -0.22431 | 24.81 | -0.32568 | 71.257 | -0.27475 | 26.2 | -0.35205 | 71.171 | -0.27747 | 16.82 | -0.31872 | 71.368 | -0.1324
24.85 | -0.32732 | 71.221 | -0.24746 | 23.96 | -0.32041 | 71.339 | -0.21647 | 25.45 | -0.32522 | 71.265 | -0.26677 | 26.87 | -0.3525 | 71.18 | -0.26876 | 17.25 | -0.31809 | 71.373 | -0.12666
25.47 | -0.32692 | 71.229 | -0.23977 | 24.56 | -0.31984 | 71.346 | -0.20926 | 26.08 | -0.32477 | 71.274 | -0.25771 | 27.55 | -0.35296 | 71.189 | -0.25937 | 17.68 | -0.31746 | 71.378 | -0.12162
26.09 | -0.32652 | 71.237 | -0.23208 | 25.16 | -0.31926 | 71.354 | -0.20135 | 26.72 | -0.32432 | 71.282 | -0.2491 | 28.22 | -0.35342 | 71.197 | -0.25107 | 18.11 | -0.31683 | 71.384 | -0.11638
26.71 | -0.32612 | 71.245 | -0.22405 | 25.76 | -0.31869 | 71.362 | -0.19409 | 27.36 | -0.32387 | 71.29 | -0.24173 | 28.89 | -0.35388 | 71.205 | -0.24288 | 18.54 | -0.3162 | 71.389 | -0.11109
27.33 | -0.32572 | 71.253 | -0.21629 | 26.36 | -0.31812 | 71.369 | -0.18686 | 27.99 | -0.32341 | 71.297 | -0.23426 | 29.56 | -0.35434 | 71.214 | -0.23459 | 18.97 | -0.31557 | 71.394 | -0.1058
27.95 | -0.32532 | 71.26 | -0.20848 | 26.96 | -0.31755 | 71.376 | -0.17998 | 28.63 | -0.32296 | 71.305 | -0.22634 | 30.23 | -0.3548 | 71.222 | -0.22623 | 19.4 | -0.31494 | 71.4 | -0.10042
28.58 | -0.32492 | 71.268 | -0.20057 | 27.56 | -0.31697 | 71.384 | -0.1718 | 29.26 | -0.32251 | 71.313 | -0.21873 | 30.9 | -0.35525 | 71.23 | -0.21801 | 19.83 | -0.31431 | 71.405 | -0.094982
29.2 | -0.32452 | 71.277 | -0.19207 | 28.16 | -0.3164 | 71.392 | -0.16411 | 29.9 | -0.32206 | 71.321 | -0.21063 | 31.58 | -0.35571 | 71.24 | -0.20871 | 20.26 | -0.31368 | 71.411 | -0.088589
29.82 | -0.321 | 71.285 | -0.18418 | 28.76 | -0.31583 | 71.399 | -0.15695 | 30.54 | -0.3216 | 71.33 | -0.20194 | 32.25 | -0.35617 | 71.248 | -0.20082 | 20.7 | -0.31305 | 71.416 | -0.08354
30.44 | -0.31063 | 71.292 | -0.17712 | 29.36 | -0.31526 | 71.407 | -0.14898 | 31.17 | -0.32115 | 71.338 | -0.19376 | 32.92 | -0.35663 | 71.256 | -0.19245 | 21.13 | -0.31242 | 71.422 | -0.078491
31.06 | -0.30026 | 71.299 | -0.16938 | 29.95 | -0.31468 | 71.414 | -0.14175 | 31.81 | -0.3207 | 71.345 | -0.18626 | 33.59 | -0.35709 | 71.264 | -0.18412 | 21.56 | -0.31179 | 71.427 | -0.072938
31.68 | -0.28989 | 71.308 | -0.16117 | 30.55 | -0.31411 | 71.421 | -0.13451 | 32.45 | -0.32025 | 71.352 | -0.17916 | 34.26 | -0.35754 | 71.273 | -0.1753 | 21.99 | -0.31116 | 71.432 | -0.067677
32.3 | -0.27974 | 71.315 | -0.15338 | 31.15 | -0.31354 | 71.429 | -0.12679 | 33.08 | -0.31979 | 71.361 | -0.17048 | 34.94 | -0.35648 | 71.281 | -0.16707 | 22.42 | -0.31052 | 71.438 | -0.062476
32.92 | -0.27974 | 71.322 | -0.1464 | 31.75 | -0.31296 | 71.437 | -0.11913 | 33.72 | -0.31934 | 71.369 | -0.1629 | 35.61 | -0.35507 | 71.289 | -0.15905 | 22.85 | -0.30989 | 71.443 | -0.057153
33.54 | -0.27974 | 71.331 | -0.13802 | 32.35 | -0.31239 | 71.444 | -0.11179 | 34.35 | -0.31889 | 71.376 | -0.15525 | 36.28 | -0.35366 | 71.298 | -0.15058 | 23.28 | -0.30926 | 71.449 | -0.051289
34.17 | -0.27974 | 71.339 | -0.12984 | 32.95 | -0.31182 | 71.451 | -0.10451 | 34.99 | -0.31844 | 71.385 | -0.14641 | 36.95 | -0.35225 | 71.306 | -0.14203 | 23.71 | -0.30863 | 71.454 | -0.04609
34.79 | -0.27974 | 71.346 | -0.12265 | 33.55 | -0.31125 | 71.459 | -0.096724 | 35.63 | -0.31798 | 71.393 | -0.13863 | 37.62 | -0.35083 | 71.315 | -0.13348 | 24.15 | -0.308 | 71.459 | -0.040748
35.41 | -0.27974 | 71.354 | -0.11472 | 34.15 | -0.31067 | 71.468 | -0.088161 | 36.26 | -0.31753 | 71.4 | -0.13097 | 38.29 | -0.34942 | 71.323 | -0.12529 | 24.58 | -0.30737 | 71.465 | -0.035325
36.03 | -0.27974 | 71.362 | -0.10666 | 34.75 | -0.3101 | 71.475 | -0.080769 | 36.9 | -0.31708 | 71.41 | -0.12161 | 38.97 | -0.34801 | 71.331 | -0.11704 | 25.01 | -0.30674 | 71.47 | -0.029925
36.65 | -0.27974 | 71.37 | -0.09918 | 35.35 | -0.30953 | 71.481 | -0.07431 | 37.53 | -0.31663 | 71.417 | -0.11452 | 39.64 | -0.3466 | 71.34 | -0.1086 | 25.44 | -0.30611 | 71.476 | -0.024435
37.27 | -0.27974 | 71.377 | -0.091615 | 35.95 | -0.30895 | 71.489 | -0.066421 | 38.17 | -0.31617 | 71.425 | -0.10691 | 40.31 | -0.34518 | 71.349 | -0.09965 | 25.87 | -0.30548 | 71.481 | -0.018703
37.89 | -0.27974 | 71.385 | -0.083778 | 36.54 | -0.30838 | 71.497 | -0.05913 | 38.81 | -0.31572 | 71.432 | -0.099247 | 40.98 | -0.34377 | 71.358 | -0.090837 | 26.3 | -0.25005 | 71.487 | -0.013226
38.51 | -0.27974 | 71.393 | -0.07587 | 37.14 | -0.30781 | 71.504 | -0.051821 | 39.44 | -0.31527 | 71.44 | -0.091081 | 41.65 | -0.34236 | 71.366 | -0.082484 | 26.73 | 0.20777 | 71.492 | -0.0081817
39.14 | -0.27974 | 71.401 | -0.068217 | 37.74 | -0.30724 | 71.511 | -0.04438 | 40.08 | -0.31482 | 71.449 | -0.082921 | 42.33 | -0.34095 | 71.374 | -0.074375 | 27.16 | 0.69762 | 71.497 | -0.0027665
39.76 | -0.27974 | 71.409 | -0.059674 | 38.34 | -0.30666 | 71.519 | -0.036529 | 40.72 | -0.31436 | 71.457 | -0.074517 | 43 | -0.33953 | 71.382 | -0.066156 | 27.59 | 1.0694 | 71.501 | 0.0008291
40.38 | -0.27974 | 71.417 | -0.052186 | 38.94 | -0.30609 | 71.527 | -0.028615 | 41.35 | -0.31391 | 71.465 | -0.066552 | 43.67 | -0.33812 | 71.391 | -0.057691 | 28.03 | 1.2586 | 71.503 | 0.0032948
41 | -0.27974 | 71.424 | -0.044698 | 39.54 | -0.30552 | 71.534 | -0.021203 | 41.99 | -0.31346 | 71.473 | -0.05876 | 44.34 | -0.33671 | 71.399 | -0.048907 | 28.46 | 1.841 | 71.508 | 0.0076019
41.62 | -0.27974 | 71.431 | -0.037522 | 40.14 | -0.26114 | 71.542 | -0.013596 | 42.62 | -0.31301 | 71.48 | -0.051074 | 45.01 | -0.3353 | 71.408 | -0.04039 | 28.89 | 2.4354 | 71.513 | 0.013341
42.24 | -0.27974 | 71.44 | -0.028645 | 40.74 | 0.32602 | 71.549 | -0.0064218 | 43.26 | -0.31255 | 71.489 | -0.042919 | 45.68 | -0.33388 | 71.417 | -0.031434 | 29.32 | 3.1981 | 71.52 | 0.019489
42.86 | -0.27974 | 71.447 | -0.021351 | 41.34 | 1.0827 | 71.556 | 0.00053329 | 43.9 | -0.3121 | 71.496 | -0.035252 | 46.36 | -0.33247 | 71.425 | -0.02358 | 29.75 | 3.7248 | 71.525 | 0.024796
43.48 | -0.27974 | 71.455 | -0.013817 | 41.94 | 1.3807 | 71.56 | 0.0039323 | 44.53 | -0.31165 | 71.505 | -0.026675 | 47.03 | -0.33106 | 71.432 | -0.015972 | 30.18 | 4.3127 | 71.53 | 0.0303
44.11 | 0.44884 | 71.464 | -0.0050423 | 42.54 | 2.3441 | 71.568 | 0.012164 | 45.17 | -0.3112 | 71.511 | -0.020035 | 47.7 | 0.1978 | 71.441 | -0.0069006 | 30.61 | 5.0743 | 71.535 | 0.035167
44.73 | 1.1845 | 71.469 | 0.00052886 | 43.13 | 3.3804 | 71.575 | 0.019738 | 45.81 | -0.15778 | 71.521 | -0.010607 | 48.37 | 1.0529 | 71.449 | 0.00017588 | 31.04 | 5.683 | 71.541 | 0.040855
45.35 | 1.8222 | 71.474 | 0.0052117 | 43.73 | 4.2946 | 71.583 | 0.027311 | 46.44 | 0.65213 | 71.529 | -0.002949 | 49.04 | 1.5523 | 71.453 | 0.0044432 | 31.48 | 6.3486 | 71.547 | 0.046643
45.97 | 2.9103 | 71.481 | 0.012453 | 44.33 | 5.1179 | 71.59 | 0.034033 | 47.08 | 1.3296 | 71.533 | 0.0014452 | 49.72 | 2.7704 | 71.462 | 0.01348 | 31.91 | 7.0183 | 71.552 | 0.051572
46.59 | 4.0251 | 71.491 | 0.021847 | 44.93 | 6.2064 | 71.598 | 0.042205 | 47.71 | 2.0702 | 71.54 | 0.0082597 | 50.39 | 3.9438 | 71.471 | 0.022238 | 32.34 | 7.7957 | 71.557 | 0.057193
47.21 | 5.015 | 71.498 | 0.028707 | 45.53 | 7.2242 | 71.605 | 0.049493 | 48.35 | 3.3222 | 71.548 | 0.016318 | 51.06 | 5.0815 | 71.478 | 0.029825 | 32.77 | 8.3985 | 71.562 | 0.062158
47.83 | 6.1726 | 71.506 | 0.036719 | 46.13 | 8.2088 | 71.612 | 0.05678 | 48.99 | 4.3959 | 71.556 | 0.024377 | 51.73 | 6.2425 | 71.487 | 0.038574 | 33.2 | 9.0323 | 71.568 | 0.067502
48.45 | 7.2622 | 71.513 | 0.044415 | 46.73 | 9.212 | 71.621 | 0.064868 | 49.62 | 5.2908 | 71.564 | 0.032099 | 52.4 | 7.5332 | 71.496 | 0.047774 | 33.63 | 9.7928 | 71.574 | 0.073878
49.07 | 8.4718 | 71.521 | 0.051777 | 47.33 | 10.257 | 71.628 | 0.072212 | 50.26 | 6.4779 | 71.573 | 0.04145 | 53.08 | 8.6509 | 71.503 | 0.055031 | 34.06 | 10.361 | 71.579 | 0.078744
49.7 | 9.5049 | 71.529 | 0.059689 | 47.93 | 11.262 | 71.635 | 0.079519 | 50.89 | 7.6489 | 71.581 | 0.049323 | 53.75 | 9.7394 | 71.512 | 0.063306 | 34.49 | 11.068 | 71.584 | 0.083969
50.32 | 10.582 | 71.536 | 0.067061 | 48.53 | 12.166 | 71.642 | 0.086627 | 51.53 | 8.737 | 71.587 | 0.055976 | 54.42 | 10.965 | 71.521 | 0.072588 | 34.92 | 11.772 | 71.59 | 0.089818
50.94 | 11.799 | 71.545 | 0.075998 | 49.13 | 13.176 | 71.65 | 0.094508 | 52.17 | 9.8887 | 71.595 | 0.063773 | 55.09 | 12.282 | 71.529 | 0.081099 | 35.36 | 12.456 | 71.595 | 0.094911
51.56 | 12.938 | 71.553 | 0.083751 | 49.73 | 14.228 | 71.658 | 0.10254 | 52.8 | 11.029 | 71.604 | 0.072285 | 55.76 | 13.337 | 71.537 | 0.08859 | 35.79 | 13.156 | 71.6 | 0.10027
52.18 | 13.938 | 71.56 | 0.091061 | 50.32 | 15.11 | 71.665 | 0.10975 | 53.44 | 12.138 | 71.611 | 0.079904 | 56.43 | 14.596 | 71.546 | 0.097218 | 36.22 | 13.815 | 71.606 | 0.10563
52.8 | 15.062 | 71.568 | 0.098981 | 50.92 | 16.1 | 71.673 | 0.11728 | 54.08 | 13.215 | 71.619 | 0.08748 | 57.11 | 15.818 | 71.555 | 0.10656 | 36.65 | 14.402 | 71.611 | 0.11097
53.42 | 16.248 | 71.576 | 0.10686 | 51.52 | 17.095 | 71.68 | 0.12431 | 54.71 | 14.323 | 71.627 | 0.095741 | 57.78 | 16.924 | 71.563 | 0.11503 | 37.08 | 15.098 | 71.617 | 0.11656
54.04 | 17.305 | 71.583 | 0.11465 | 52.12 | 18.032 | 71.689 | 0.13285 | 55.35 | 15.405 | 71.635 | 0.10388 | 58.45 | 18.134 | 71.571 | 0.12297 | 37.51 | 15.752 | 71.622 | 0.12204
54.67 | 18.366 | 71.591 | 0.12221 | 52.72 | 18.998 | 71.695 | 0.13965 | 55.98 | 16.399 | 71.643 | 0.11157 | 59.12 | 19.288 | 71.58 | 0.13201 | 37.94 | 16.548 | 71.627 | 0.12724
55.29 | 19.527 | 71.599 | 0.13065 | 53.32 | 19.939 | 71.703 | 0.14732 | 56.62 | 17.591 | 71.651 | 0.11974 | 59.79 | 20.335 | 71.588 | 0.13983 | 38.37 | 17.108 | 71.633 | 0.13309
55.91 | 20.61 | 71.607 | 0.13834 | 53.92 | 20.91 | 71.712 | 0.15589 | 57.26 | 18.61 | 71.659 | 0.1277 | 60.47 | 21.558 | 71.596 | 0.14812 | 38.81 | 17.935 | 71.639 | 0.13849
56.53 | 21.674 | 71.615 | 0.14635 | 54.52 | 21.748 | 71.718 | 0.16267 | 57.89 | 19.799 | 71.667 | 0.13575 | 61.14 | 22.596 | 71.605 | 0.1565 | 39.24 | 18.683 | 71.644 | 0.14388
57.15 | 22.837 | 71.623 | 0.15408 | 55.12 | 22.651 | 71.725 | 0.16976 | 58.53 | 20.845 | 71.676 | 0.14408 | 61.81 | 23.775 | 71.613 | 0.16488 | 39.67 | 19.38 | 71.65 | 0.14976
57.77 | 23.827 | 71.631 | 0.16201 | 55.72 | 23.624 | 71.733 | 0.17767 | 59.17 | 21.841 | 71.683 | 0.15143 | 62.48 | 24.851 | 71.622 | 0.1737 | 40.1 | 20.091 | 71.655 | 0.15475
58.39 | 24.842 | 71.638 | 0.16909 | 56.32 | 24.54 | 71.741 | 0.18526 | 59.8 | 22.843 | 71.691 | 0.1594 | 63.15 | 25.925 | 71.63 | 0.18198 | 40.53 | 20.721 | 71.66 | 0.15987
59.01 | 25.868 | 71.646 | 0.17678 | 56.91 | 25.366 | 71.748 | 0.19236 | 60.44 | 23.885 | 71.699 | 0.1672 | 63.82 | 27.076 | 71.64 | 0.19126 | 40.96 | 21.49 | 71.665 | 0.16514
59.64 | 26.929 | 71.653 | 0.18453 | 57.51 | 26.186 | 71.755 | 0.19927 | 61.07 | 24.769 | 71.707 | 0.17589 | 64.5 | 28.201 | 71.647 | 0.19902 | 41.39 | 22.128 | 71.67 | 0.17041
60.26 | 27.889 | 71.661 | 0.19202 | 58.11 | 27.179 | 71.763 | 0.20776 | 61.71 | 25.929 | 71.716 | 0.18457 | 65.17 | 29.204 | 71.656 | 0.20779 | 41.82 | 22.735 | 71.676 | 0.17578
60.88 | 28.899 | 71.669 | 0.19982 | 58.71 | 27.989 | 71.771 | 0.21507 | 62.35 | 26.847 | 71.723 | 0.19146 | 65.84 | 30.302 | 71.665 | 0.217 | 42.25 | 23.41 | 71.681 | 0.18128
61.5 | -0.26703 |  |  | 59.31 |  | 71.778 | 0.22229 | 62.98 |  | 71.732 | 0.20074 | 66.51 |  | 71.673 | 0.22444 | 42.69 |  | 71.687 | 0.18669

## Gradia_core
Force (N) | Déformation (mm) | Force (N) | Déformation (mm) | Force (N) | Déformation (mm) | Force (N) | Déformation (mm) | Force (N) | Déformation (mm) | Force (N) | Déformation (mm) | Force (N) | Déformation (mm) | Force (N) | Déformation (mm) | Force (N) | Déformation (mm) | Force (N) | Déformation (mm)
-0.3807
0.031792 | -0.3416 | 0.0092962 | -0.30799 | 0.038147 | -0.32306 | 0.0012283 | -0.23322 | 0.038147 | -0.31354 | 0.000858 | -0.5043 | 0.038147 | -0.33374 | 0.038147 | -0.39176 | 0.038147 | -0.3921 | 0.040494 | -0.37753
0.025427 | -0.33348 | 0.018608 | -0.3018 | 0.038147 | -0.31452 | 0.0024586 | -0.22598 | 0.038147 | -0.30493 | 0.001717 | -0.49422 | 0.038147 | -0.32586 | 0.038147 | -0.3832 | 0.038147 | -0.38354 | 0.042845 | -0.37027
0.019062 | -0.32713 | 0.041219 | -0.29468 | 0.038147 | -0.30481 | 0.0036889 | -0.2196 | 0.038147 | -0.29597 | 0.0025759 | -0.4828 | 0.038147 | -0.31868 | 0.038147 | -0.374 | 0.038147 | -0.37378 | 0.045196 | -0.36352
0.012696 | -0.31905 | 0.063308 | -0.28802 | 0.038147 | -0.29525 | 0.0049192 | -0.21208 | 0.038147 | -0.28704 | 0.0034349 | -0.47248 | 0.038147 | -0.31037 | 0.038147 | -0.36481 | 0.038147 | -0.36385 | 0.047547 | -0.35553
0.0063311 | -0.31153 | 0.056669 | -0.28063 | 0.038147 | -0.2855 | 0.0061496 | -0.20502 | 0.038147 | -0.27758 | 0.0042938 | -0.46095 | 0.038147 | -0.30143 | 0.038147 | -0.35558 | 0.038147 | -0.3545 | 0.049898 | -0.34833
-3.4106e-05 | -0.30408 | 0.05003 | -0.27346 | 0.038147 | -0.27633 | 0.0073799 | -0.19808 | 0.038147 | -0.26823 | 0.0051528 | -0.44983 | 0.038147 | -0.29372 | 0.038147 | -0.3462 | 0.038147 | -0.34517 | 0.052249 | -0.34088
-0.0063994 | -0.29712 | 0.043391 | -0.26645 | 0.038147 | -0.26653 | 0.0086102 | -0.19048 | 0.038147 | -0.25878 | 0.0060117 | -0.43861 | 0.038147 | -0.28591 | 0.038147 | -0.33705 | 0.038147 | -0.3355 | 0.0546 | -0.3334
-0.0083339 | -0.28889 | 0.036752 | -0.25892 | 0.038147 | -0.25745 | 0.0098405 | -0.18283 | 0.038147 | -0.24994 | 0.0068707 | -0.4282 | 0.038147 | -0.27722 | 0.038147 | -0.3278 | 0.038147 | -0.32721 | 0.056951 | -0.3255
-0.0085186 | -0.28096 | 0.030113 | -0.25156 | 0.038147 | -0.24829 | 0.011071 | -0.17592 | 0.038147 | -0.24027 | 0.0077296 | -0.41657 | 0.038147 | -0.26927 | 0.038147 | -0.31782 | 0.038147 | -0.31576 | 0.057358 | -0.31837
-0.0087033 | -0.2742 | 0.023474 | -0.24431 | 0.038147 | -0.23844 | 0.012301 | -0.16825 | 0.038147 | -0.23091 | 0.0085886 | -0.40545 | 0.038147 | -0.26099 | 0.038147 | -0.30931 | 0.038147 | -0.30706 | 0.057513 | -0.31057
-0.008888 | -0.26582 | 0.016836 | -0.23696 | 0.038147 | -0.22881 | 0.013532 | -0.16062 | 0.038147 | -0.22225 | 0.0094475 | -0.39448 | 0.038147 | -0.25245 | 0.038147 | -0.30006 | 0.038147 | -0.29704 | 0.057668 | -0.30306
-0.0090728 | -0.2585 | 0.010197 | -0.22975 | 0.038147 | -0.2201 | 0.014762 | -0.15367 | 0.038147 | -0.21234 | 0.010306 | -0.38327 | 0.038147 | -0.24415 | 0.038147 | -0.29096 | 0.038147 | -0.28778 | 0.057824 | -0.29613
-0.0092575 | -0.25118 | 0.008756 | -0.22294 | 0.038147 | -0.21 | 0.015992 | -0.1468 | 0.038147 | -0.20367 | 0.011165 | -0.37314 | 0.038147 | -0.23636 | 0.038147 | -0.2814 | 0.038147 | -0.27784 | 0.057979 | -0.2885
-0.0094422 | -0.24382 | 0.0084403 | -0.21595 | 0.038147 | -0.20058 | 0.017223 | -0.13915 | 0.038147 | -0.19415 | 0.012024 | -0.36169 | 0.038147 | -0.22786 | 0.038147 | -0.27219 | 0.038147 | -0.26902 | 0.058134 | -0.28063
-0.009627 | -0.23603 | 0.0081247 | -0.20861 | 0.038147 | -0.19102 | 0.018453 | -0.13171 | 0.038147 | -0.18536 | 0.012883 | -0.35068 | 0.038147 | -0.21933 | 0.038147 | -0.26298 | 0.038147 | -0.25881 | 0.058289 | -0.27305 | h | l | L | Epsilon | E (GPa) |  | σrupt (MPa)
-0.0098117 | -0.22854 | 0.0078091 | -0.20228 | 0.038147 | -0.18187 | 0.019683 | -0.12466 | 0.038147 | -0.17626 | 0.013742 | -0.33968 | 0.038147 | -0.21149 | 0.038147 | -0.25377 | 0.038147 | -0.24937 | 0.058445 | -0.26643 | 2.06 | 2.11 | 20 | 89.064 | 9.65713 |  | 105.5998
-0.0099964 | -0.2218 | 0.0074934 | -0.19409 | 0.038147 | -0.17276 | 0.020913 | -0.11751 | 0.038147 | -0.16681 | 0.014601 | -0.32842 | 0.038147 | -0.20356 | 0.038147 | -0.24456 | 0.038147 | -0.23972 | 0.0586 | -0.2585 |  |  |  |  | #DIV/0! |  | #DIV/0!
-0.010181 | -0.21444 | 0.0071778 | -0.1874 | 0.038147 | -0.1632 | 0.022144 | -0.10976 | 0.038147 | -0.15766 | 0.01546 | -0.31672 | 0.038147 | -0.19576 | 0.038147 | -0.23464 | 0.038147 | -0.22993 | 0.058755 | -0.25068 |  |  |  |  | #DIV/0! |  | #DIV/0!
-0.010366 | -0.20732 | 0.0068622 | -0.18026 | 0.038147 | -0.15317 | 0.023374 | -0.10236 | 0.038147 | -0.14798 | 0.016319 | -0.30656 | 0.038147 | -0.18726 | 0.038147 | -0.22568 | 0.038147 | -0.22042 | 0.05891 | -0.24379 |  |  |  |  | #DIV/0! |  | #DIV/0!
-0.010551 | -0.19918 | 0.0065465 | -0.17312 | 0.038147 | -0.14391 | 0.024604 | -0.094955 | 0.038147 | -0.13867 | 0.017178 | -0.29529 | 0.038147 | -0.17908 | 0.038147 | -0.21642 | 0.038147 | -0.21092 | 0.059066 | -0.23637 |  |  |  |  | #DIV/0! |  | #DIV/0!
-0.010735 | -0.19111 | 0.0062309 | -0.16548 | 0.038147 | -0.13418 | 0.025835 | -0.087729 | 0.038147 | -0.12939 | 0.018037 | -0.28424 | 0.038147 | -0.17058 | 0.038147 | -0.20716 | 0.038147 | -0.20141 | 0.059221 | -0.22862 |  |  |  |  | #DIV/0! | #DIV/0! | #DIV/0! | #DIV/0!
-0.01092 | -0.18377 | 0.0059153 | -0.1592 | 0.038147 | -0.12479 | 0.027065 | -0.080651 | 0.038147 | -0.12016 | 0.018896 | -0.27342 | 0.038147 | -0.16239 | 0.038147 | -0.19798 | 0.038147 | -0.19219 | 0.059376 | -0.22106
-0.011105 | -0.17646 | 0.0055997 | -0.15229 | 0.038147 | -0.11562 | 0.028295 | -0.073334 | 0.038147 | -0.11093 | 0.019755 | -0.26245 | 0.038147 | -0.15421 | 0.038147 | -0.18927 | 0.038147 | -0.18259 | 0.059531 | -0.21338
-0.01129 | -0.16927 | 0.005284 | -0.14445 | 0.038147 | -0.10595 | 0.029526 | -0.06619 | 0.038147 | -0.10226 | 0.020614 | -0.25143 | 0.038147 | -0.14602 | 0.038147 | -0.17998 | 0.038147 | -0.17296 | 0.059687 | -0.20581
-0.011474 | -0.16186 | 0.0049684 | -0.13716 | 0.038147 | -0.097098 | 0.030756 | -0.058879 | 0.038147 | -0.093207 | 0.021473 | -0.24006 | 0.038147 | -0.13795 | 0.038147 | -0.17066 | 0.038147 | -0.16293 | 0.059842 | -0.19833
-0.011659 | -0.15398 | 0.0046528 | -0.12991 | 0.038147 | -0.086856 | 0.031986 | -0.051661 | 0.038147 | -0.0841 | 0.022332 | -0.22875 | 0.038147 | -0.12974 | 0.038147 | -0.16166 | 0.038147 | -0.15396 | 0.059997 | -0.19084
-0.011844 | -0.1465 | 0.0043371 | -0.12269 | 0.038147 | -0.077643 | 0.033217 | -0.044339 | 0.038147 | -0.074121 | 0.023191 | -0.21758 | 0.038147 | -0.12146 | 0.038147 | -0.1512 | 0.038147 | -0.14432 | 0.060152 | -0.18336
-0.012028 | -0.13902 | 0.0040215 | -0.11547 | 0.038147 | -0.06874 | 0.034447 | -0.036986 | 0.038147 | -0.06494 | 0.02405 | -0.20714 | 0.038147 | -0.11323 | 0.038147 | -0.14293 | 0.038147 | -0.13543 | 0.060308 | -0.17588
-0.012213 | -0.13157 | 0.0037059 | -0.10826 | 0.038147 | -0.059305 | 0.035677 | -0.03012 | 0.038147 | -0.056024 | 0.024909 | -0.1962 | 0.038147 | -0.10469 | 0.038147 | -0.1341 | 0.038147 | -0.12512 | 0.060463 | -0.16839
-0.012398 | -0.12442 | 0.0033902 | -0.10106 | 0.038147 | -0.049383 | 0.036908 | -0.021814 | 0.038147 | -0.046656 | 0.025768 | -0.18565 | 0.038147 | -0.096641 | 0.038147 | -0.12454 | 0.038147 | -0.11505 | 0.060618 | -0.16091
-0.012583 | -0.11674 | 0.0030746 | -0.09488 | 0.038147 | -0.040381 | 0.038138 | -0.01448 | 0.038147 | -0.03707 | 0.026627 | -0.17365 | 0.038147 | -0.088713 | 0.038147 | -0.11465 | 0.038147 | -0.10594 | 0.060773 | -0.15342
-0.012767 | -0.10874 | 0.002759 | -0.087916 | 0.038147 | -0.030666 | 0.44729 | -0.0075876 | 0.038147 | -0.028411 | 0.027486 | -0.163 | 0.038147 | -0.081037 | 0.038147 | -0.1055 | 0.038147 | -0.097125 | 0.060929 | -0.14594
-0.012952 | -0.10201 | 0.0024433 | -0.080782 | 0.038147 | -0.02102 | 1.0727 | -0.00032282 | 0.038147 | -0.018581 | 0.028344 | -0.15216 | 0.038147 | -0.071237 | 0.038147 | -0.097419 | 0.038147 | -0.087224 | 0.061084 | -0.13824
-0.013137 | -0.094046 | 0.0021277 | -0.0729 | 0.10671 | -0.011052 | 1.2128 | 0.0024299 | 0.33894 | -0.0092852 | 0.029203 | -0.14133 | 0.038147 | -0.063763 | 0.038147 | -0.087689 | 0.038147 | -0.07768 | 0.061239 | -0.13107
-0.013322 | -0.086921 | 0.0018121 | -0.065805 | 0.81087 | -0.0021191 | 1.9288 | 0.0099693 | 1.0337 | 1.0553e-05 | 0.030062 | -0.1305 | 0.038147 | -0.055664 | 0.038147 | -0.076863 | 0.038147 | -0.068134 | 0.061394 | -0.12453
-0.013506 | -0.078318 | 0.0014964 | -0.05846 | 1.0709 | 0.0021671 | 2.6719 | 0.017086 | 1.3074 | 0.0043215 | 0.030921 | -0.119 | 0.038147 | -0.047702 | 0.038147 | -0.068292 | 0.038147 | -0.058516 | 0.06155 | -0.11654
-0.013691 | -0.071839 | 0.0011808 | -0.052494 | 1.8294 | 0.012122 | 3.3174 | 0.024746 | 2.0847 | 0.013374 | 0.03178 | -0.10816 | 0.038147 | -0.039048 | 0.038147 | -0.059081 | 0.038147 | -0.048899 | 0.061705 | -0.10943
-0.013876 | -0.063515 | 0.00086519 | -0.045043 | 2.6298 | 0.021624 | 3.9749 | 0.031716 | 2.7771 | 0.022127 | 0.032639 | -0.097011 | 0.038147 | -0.030754 | 0.038147 | -0.049994 | 0.038147 | -0.039251 | 0.06186 | -0.10212
-0.01406 | -0.056591 | 0.00054955 | -0.036954 | 3.3376 | 0.030825 | 4.7018 | 0.03922 | 3.5213 | 0.031111 | 0.033498 | -0.08551 | 0.038147 | -0.022958 | 0.038147 | -0.041227 | 0.038147 | -0.029599 | 0.062015 | -0.094001
-0.014245 | -0.048469 | 0.00023392 | -0.029944 | 4.0056 | 0.040027 | 5.2903 | 0.046527 | 4.2318 | 0.040339 | 0.034357 | -0.074982 | 0.15047 | -0.013898 | 0.038147 | -0.031998 | 0.038147 | -0.019992 | 0.062171 | -0.086652
-0.01443 | -0.041448 | -8.1709e-05 | -0.023607 | 4.8043 | 0.04914 | 5.9203 | 0.0537 | 4.9491 | 0.049566 | 0.035216 | -0.063727 | 0.66944 | -0.0057176 | 0.038147 | -0.022769 | 0.25247 | -0.010386 | 0.062326 | -0.079036
-0.014615 | -0.033795 | -0.00039734 | -0.016136 | 5.5558 | 0.059345 | 6.6147 | 0.06081 | 5.7123 | 0.058794 | 0.036075 | -0.052479 | 1.0714 | -0.0011392 | 0.27462 | -0.01354 | 0.9496 | -0.00077877 | 0.062481 | -0.071721
-0.014799 | -0.026141 | 0.2843 | -0.0086359 | 6.3073 | 0.068968 | 7.2933 | 0.067812 | 6.4422 | 0.068022 | 0.036934 | -0.041804 | 1.3329 | 0.0046313 | 0.75862 | -0.0043107 | 1.2617 | 0.0041756 | 0.062636 | -0.064682
-0.014984 | -0.019255 | 0.85084 | -0.0015917 | 6.9967 | 0.077652 | 8.0046 | 0.075398 | 7.1688 | 0.07725 | 0.037793 | -0.030866 | 1.9899 | 0.012955 | 1.1299 | 0.00091058 | 1.9224 | 0.013788 | 0.062792 | -0.056365
0.16268 | -0.011908 | 1.1117 | 0.00030641 | 7.8247 | 0.087441 | 8.7412 | 0.083212 | 7.8764 | 0.086931 | 0.038652 | -0.019929 | 2.5506 | 0.02124 | 1.6363 | 0.0094657 | 2.6187 | 0.023339 | 0.062947 | -0.049012
0.76597 | -0.0048224 | 1.5282 | 0.0059995 | 8.592 | 0.097557 | 9.3483 | 0.090684 | 8.6329 | 0.096032 | 0.419 | -0.0086021 | 3.1113 | 0.029486 | 2.3127 | 0.01827 | 3.3443 | 0.032388 | 0.063102 | -0.041549
1.1606 | 0.00092308 | 2.1436 | 0.013078 | 9.3485 | 0.10594 | 10.074 | 0.097422 | 9.4011 | 0.10548 | 1.0324 | 0.00051477 | 3.6784 | 0.037588 | 2.9317 | 0.02755 | 4.0415 | 0.041398 | 0.063257 | -0.034074
1.5861 | 0.0060579 | 2.7628 | 0.020682 | 10.064 | 0.11602 | 10.691 | 0.10438 | 10.034 | 0.11483 | 1.4222 | 0.0073734 | 4.2498 | 0.045593 | 3.6242 | 0.036515 | 4.7485 | 0.051137 | 0.063413 | -0.026692
2.2544 | 0.013536 | 3.3999 | 0.028446 | 10.833 | 0.12566 | 11.378 | 0.11276 | 10.816 | 0.12396 | 2.1308 | 0.018222 | 4.8233 | 0.054755 | 4.2848 | 0.045472 | 5.4188 | 0.061502 | 0.063568 | -0.019313
2.899 | 0.020939 | 4.0154 | 0.035596 | 11.573 | 0.13452 | 12.019 | 0.12001 | 11.512 | 0.13303 | 2.8275 | 0.029352 | 5.4355 | 0.063391 | 4.9129 | 0.054781 | 6.1013 | 0.070921 | 0.26123 | -0.011934
3.6051 | 0.028222 | 4.6319 | 0.042747 | 12.228 | 0.14392 | 12.713 | 0.12726 | 12.243 | 0.14263 | 3.4856 | 0.040414 | 5.9992 | 0.070864 | 5.504 | 0.064234 | 6.7897 | 0.080515 | 0.76041 | -0.0047412
4.2852 | 0.035702 | 5.2256 | 0.049896 | 12.924 | 0.15316 | 13.353 | 0.13451 | 12.878 | 0.15165 | 4.2209 | 0.051383 | 6.6004 | 0.079169 | 6.1244 | 0.074011 | 7.5214 | 0.089734 | 1.1127 | 0.00021991
4.9422 | 0.043453 | 5.8068 | 0.056648 | 13.687 | 0.16339 | 14.014 | 0.14181 | 13.534 | 0.16095 | 4.8844 | 0.062365 | 7.1759 | 0.087473 | 6.7336 | 0.08328 | 8.1916 | 0.098874 | 1.2875 | 0.0046507
5.6176 | 0.051084 | 6.4787 | 0.064299 | 14.406 | 0.17241 | 14.653 | 0.14912 | 14.276 | 0.17026 | 5.6006 | 0.073209 | 7.7704 | 0.095103 | 7.3877 | 0.092548 | 8.9143 | 0.10838 | 1.8294 | 0.012224
6.2802 | 0.058334 | 7.0756 | 0.071253 | 15.085 | 0.18194 | 15.281 | 0.15643 | 14.935 | 0.17954 | 6.3019 | 0.084975 | 8.3663 | 0.10371 | 8.0336 | 0.10182 | 9.594 | 0.1188 | 2.3696 | 0.019969
6.9639 | 0.066569 | 7.6724 | 0.078571 | 15.772 | 0.19171 | 15.944 | 0.1637 | 15.662 | 0.18878 | 7.0056 | 0.096045 | 8.997 | 0.11163 | 8.7101 | 0.11108 | 10.252 | 0.12771 | 2.8309 | 0.027807
7.5966 | 0.073757 | 8.2693 | 0.085799 | 16.456 | 0.20089 | 16.519 | 0.17073 | 16.344 | 0.19802 | 7.7399 | 0.1073 | 9.6365 | 0.11994 | 9.3357 | 0.12035 | 10.962 | 0.13711 | 3.3324 | 0.03532
8.2844 | 0.081186 | 8.9245 | 0.092503 | 17.103 | 0.21007 | 17.261 | 0.17807 | 16.989 | 0.20726 | 8.3945 | 0.11833 | 10.186 | 0.12815 | 9.9537 | 0.12963 | 11.623 | 0.14672 | 3.8392 | 0.042834
8.9859 | 0.088645 | 9.5 | 0.099015 | 17.78 | 0.21949 | 17.864 | 0.18461 | 17.631 | 0.21651 | 9.1163 | 0.12926 | 10.727 | 0.13638 | 10.574 | 0.13891 | 12.283 | 0.15632 | 4.3629 | 0.050376
9.6655 | 0.096619 | 10.104 | 0.10673 | 18.47 | 0.22891 | 18.461 | 0.19202 | 18.338 | 0.22581 | 9.7991 | 0.14069 | 11.3 | 0.14584 | 11.198 | 0.1482 | 12.933 | 0.16544 | 4.8495 | 0.058012
10.254 | 0.10306 | 10.685 | 0.11362 | 19.144 | 0.23834 | 19.115 | 0.2005 | 18.975 | 0.2351 | 10.486 | 0.15168 | 11.901 | 0.15314 | 11.826 | 0.15749 | 13.598 | 0.17559 | 5.3272 | 0.065641
10.97 | 0.11189 | 11.291 | 0.12109 | 19.79 | 0.24776 | 19.746 | 0.20704 | 19.539 | 0.24422 | 11.172 | 0.1625 | 12.494 | 0.16101 | 12.41 | 0.16642 | 14.178 | 0.18522 | 5.8819 | 0.072284
11.587 | 0.11838 | 11.782 | 0.12792 | 20.441 | 0.25806 | 20.355 | 0.21408 | 20.213 | 0.25316 | 11.774 | 0.17325 | 13.063 | 0.16905 | 13.04 | 0.17553 | 14.853 | 0.19485 | 6.3228 | 0.079548
12.227 | 0.12627 | 12.353 | 0.13485 | 21.103 | 0.26789 | 20.955 | 0.2222 | 20.897 | 0.26225 | 12.411 | 0.18431 | 13.632 | 0.17717 | 13.625 | 0.1847 | 15.487 | 0.2047 | 6.8091 | 0.086822
12.86 | 0.13317 | 12.947 | 0.1419 | 21.734 | 0.27674 | 21.602 | 0.22913 | 21.455 | 0.27092 | 13.042 | 0.19535 | 14.201 | 0.18529 | 14.212 | 0.19387 | 16.102 | 0.21462 | 7.3027 | 0.094285
13.474 | 0.14172 | 13.535 | 0.14978 | 22.337 | 0.28605 | 22.149 | 0.23635 | 22.145 | 0.281 | 13.673 | 0.20639 | 14.757 | 0.19341 | 14.868 | 0.2031 | 16.73 | 0.22418 | 7.8527 | 0.10175
14.184 | 0.14898 | 14.103 | 0.15676 | 22.969 | 0.29545 | 22.724 | 0.24358 | 22.678 | 0.29013 | 14.292 | 0.21743 | 15.298 | 0.20252 | 15.379 | 0.21233 | 17.319 | 0.23358 | 8.3636 | 0.10921
14.824 | 0.15651 | 14.634 | 0.16287 | 23.594 | 0.30516 | 23.338 | 0.2508 | 23.273 | 0.29918 | 14.915 | 0.22847 | 15.794 | 0.21072 | 15.962 | 0.22156 | 17.892 | 0.2424 | 8.8777 | 0.11666
15.454 | 0.16403 | 15.236 | 0.17018 | 24.192 | 0.31471 | 23.948 | 0.25821 | 23.885 | 0.30814 | 15.553 | 0.23949 | 16.276 | 0.21892 | 16.602 | 0.23079 | 18.48 | 0.25245 | 9.3971 | 0.12408
16.036 | 0.17083 | 15.819 | 0.1775 | 24.709 | 0.32383 | 24.548 | 0.26562 | 24.453 | 0.31749 | 16.144 | 0.25022 | 16.878 | 0.22712 | 17.149 | 0.24001 | 19.164 | 0.26157 | 9.8578 | 0.13264
16.676 | 0.17876 | 16.389 | 0.18479 | 25.299 | 0.33341 | 25.125 | 0.27295 | 25.006 | 0.32682 | 16.75 | 0.26133 | 17.439 | 0.23532 | 17.696 | 0.24924 | 19.731 | 0.271 | 10.448 | 0.14016
17.242 | 0.18611 | 16.954 | 0.19205 | 25.891 | 0.34297 | 25.68 | 0.28023 | 25.528 | 0.33616 | 17.406 | 0.27229 | 17.898 | 0.24352 | 18.246 | 0.25847 | 20.317 | 0.28087 | 10.861 | 0.14768
17.884 | 0.19369 | 17.495 | 0.19912 | 26.514 | 0.35291 | 26.24 | 0.28717 | 26.125 | 0.34514 | 17.979 | 0.28401 | 18.558 | 0.25167 | 18.792 | 0.2677 | 20.916 | 0.2902 | 11.352 | 0.1552
18.519 | 0.20176 | 18.081 | 0.20578 | 26.954 | 0.36142 | 26.753 | 0.29447 | 26.626 | 0.35425 | 18.542 | 0.29489 | 18.964 | 0.25969 | 19.334 | 0.27668 | 21.473 | 0.29992 | 11.842 | 0.16272
19.158 | 0.20902 | 18.572 | 0.2133 | 27.5 | 0.37099 | 27.297 | 0.30176 | 27.176 | 0.36346 | 19.11 | 0.30596 | 19.442 | 0.26791 | 19.873 | 0.28589 | 22.028 | 0.30952 | 12.362 | 0.16979
19.754 | 0.21617 | 19.071 | 0.22043 | 28.101 | 0.38065 | 27.842 | 0.30906 | 27.705 | 0.37266 | 19.683 | 0.31704 | 20 | 0.27648 | 20.441 | 0.29511 | 22.498 | 0.31899 | 12.83 | 0.17663
20.31 | 0.2237 | 19.663 | 0.22756 | 28.61 | 0.39033 | 28.439 | 0.31636 | 28.244 | 0.38309 | 20.257 | 0.32776 | 20.512 | 0.28485 | 21.012 | 0.30433 | 23.022 | 0.32847 | 13.299 | 0.18417
20.875 | 0.23122 | 20.166 | 0.23469 | 29.118 | 0.39994 | 28.951 | 0.32366 | 28.716 | 0.39231 | 20.862 | 0.33928 | 21.044 | 0.29293 | 21.514 | 0.31354 | 23.581 | 0.33799 | 13.711 | 0.19172
21.461 | 0.23875 | 20.691 | 0.24182 | 29.598 | 0.40955 | 29.473 | 0.33096 | 29.204 | 0.40153 | 21.382 | 0.35033 | 21.459 | 0.30085 | 22.015 | 0.32276 | 24.02 | 0.34751 | 14.174 | 0.19927
22.134 | 0.24619 | 21.201 | 0.24895 | 30.072 | 0.41938 | 30.023 | 0.33825 | 29.715 | 0.41071 | 21.92 | 0.36137 | 22.05 | 0.30853 | 22.525 | 0.33312 | 24.556 | 0.35703 | 14.652 | 0.20684
22.661 | 0.2534 | 21.71 | 0.25608 | 30.506 | 0.42825 | 30.523 | 0.34539 | 30.209 | 0.41978 | 22.43 | 0.37241 | 22.506 | 0.31717 | 23.026 | 0.34235 | 25.065 | 0.36654 | 15.117 | 0.21441
23.291 | 0.26069 | 22.212 | 0.26321 | 30.991 | 0.4375 | 30.988 | 0.35353 | 30.692 | 0.42885 | 22.939 | 0.38346 | 23.012 | 0.32546 | 23.521 | 0.35158 | 25.577 | 0.37606 | 15.569 | 0.22207
23.866 | 0.26865 | 22.77 | 0.27071 | 31.494 | 0.44707 | 31.49 | 0.36077 | 31.1 | 0.43708 | 23.421 | 0.39455 | 23.423 | 0.33347 | 24.012 | 0.36082 | 26.11 | 0.38558 | 16.027 | 0.22965
24.371 | 0.27659 | 23.269 | 0.2777 | 32.037 | 0.45613 | 31.993 | 0.36805 | 31.56 | 0.44646 | 23.933 | 0.40487 | 23.868 | 0.34114 | 24.486 | 0.37005 | 26.625 | 0.39582 | 16.563 | 0.23718
24.947 | 0.28337 | 23.724 | 0.28514 | 32.467 | 0.46551 | 32.497 | 0.37532 | 32.123 | 0.45583 | 24.407 | 0.41593 | 24.346 | 0.35012 | 24.96 | 0.37929 | 27.078 | 0.40557 | 16.949 | 0.24472
25.501 | 0.29072 | 24.142 | 0.29202 | 32.955 | 0.47494 | 32.984 | 0.38259 | 32.579 | 0.46601 | 24.917 | 0.42699 | 24.796 | 0.35801 | 25.423 | 0.38783 | 27.523 | 0.41525 | 17.355 | 0.25166
26.057 | 0.2981 | 24.59 | 0.29909 | 33.398 | 0.48518 | 33.465 | 0.38985 | 33.003 | 0.47518 | 25.404 | 0.43805 | 25.232 | 0.36695 | 25.879 | 0.39716 | 27.958 | 0.4243 | 17.776 | 0.25858
26.599 | 0.30623 | 25.11 | 0.30701 | 33.788 | 0.49465 | 33.967 | 0.39705 | 33.416 | 0.48445 | 25.828 | 0.44912 | 25.685 | 0.37519 | 26.325 | 0.4065 | 28.399 | 0.43387 | 18.221 | 0.26614
27.045 | 0.31319 | 25.537 | 0.31423 | 34.162 | 0.50412 | 34.338 | 0.40425 | 33.863 | 0.49373 | 26.267 | 0.46033 | 26.118 | 0.38343 | 26.809 | 0.41527 | 28.842 | 0.44344 | 18.668 | 0.27369
27.57 | 0.32085 | 26.02 | 0.32145 | 34.586 | 0.51359 | 34.797 | 0.41145 | 34.295 | 0.503 | 26.742 | 0.47176 | 26.503 | 0.39168 | 27.248 | 0.42428 | 29.284 | 0.45302 | 19.105 | 0.28124
28.192 | 0.32835 | 26.491 | 0.32871 | 35.011 | 0.52283 | 35.242 | 0.41866 | 34.708 | 0.51225 | 27.093 | 0.48285 | 26.907 | 0.39992 | 27.665 | 0.43376 | 29.727 | 0.46259 | 19.527 | 0.28895
28.608 | 0.33586 | 26.98 | 0.335 | 35.462 | 0.53223 | 35.741 | 0.42594 | 35.087 | 0.52147 | 27.548 | 0.49394 | 27.311 | 0.40816 | 28.073 | 0.44393 | 30.109 | 0.47218 | 19.949 | 0.29666
29.102 | 0.34343 | 27.408 | 0.34221 | 35.786 | 0.54171 | 36.152 | 0.43321 | 35.462 | 0.53065 | 27.94 | 0.50504 | 27.74 | 0.41596 | 28.5 | 0.4531 | 30.529 | 0.48174 | 20.334 | 0.30423
29.651 | 0.35107 | 27.813 | 0.3494 | 36.186 | 0.55118 | 36.577 | 0.44049 | 35.842 | 0.53974 | 28.333 | 0.51595 | 28.118 | 0.42371 | 28.945 | 0.46227 | 30.936 | 0.49131 | 20.76 | 0.31179
30.077 | 0.35879 | 28.223 | 0.35658 | 36.591 | 0.56065 | 36.974 | 0.44856 | 36.218 | 0.54837 | 28.717 | 0.52674 | 28.535 | 0.43206 | 29.288 | 0.47083 | 31.373 | 0.50087 | 21.202 | 0.31892
30.636 | 0.3657 | 28.713 | 0.36378 | 36.956 | 0.57005 | 37.34 | 0.45584 | 36.54 | 0.5576 | 29.091 | 0.53758 | 28.994 | 0.4404 | 29.687 | 0.48008 | 31.779 | 0.51044 | 21.576 | 0.32622
31.044 | 0.37278 | 29.168 | 0.37104 | 37.255 | 0.57933 | 37.849 | 0.46312 | 36.916 | 0.56683 | 29.448 | 0.54848 | 29.372 | 0.44843 | 30.087 | 0.49018 | 32.181 | 0.52 | 21.947 | 0.3336
31.518 | 0.38046 | 29.582 | 0.37816 | 37.613 | 0.58873 | 38.211 | 0.47041 | 37.277 | 0.57606 | 29.815 | 0.55938 | 29.691 | 0.45646 | 30.487 | 0.49936 | 32.585 | 0.52956 | 22.338 | 0.34109
2.6782 |  | 0.12944 |  |  | 0.59813 | 0.10217 |  | 4.5326 |  | 0.026153 |  | 7.1921 |  | 9.5353 |  | 6.2785 |  | 7.7229